## Sheet1
Nom_Matériau | Prix | emission | Conductivity | Massevolumique | Chaleurmassique
Bois lourd | 30 | 500 | 0.23 | 650 | 2400
Bois léger | 22.5 | 325 | 0.15 | 500 | 1200
Bois très léger | 17.5 | 250 | 0.12 | 350 | 2720
Fibre de bois | 37.5 | 400 | 0.15 | 800 | 2093
Linoléum ARMSTRONG | 47.77 | 387.63 | 0.14 | 700 | 1900
Linoléum naturel | 14.18 | 370.09 | 0.081 | 700 | 1900
Liège expansé | 21.08 | 518.6 | 0.045 | 100 | 1560
Paille compactée | 41.06 | 567.9 | 0.12 | 350 | 1400
Panneau OSB | 48.14 | 474.98 | 0.13 | 650 | 1700
Panneau de particule bois | 15.55 | 450.87 | 0.15 | 800 | 2093
Chènevotte | 42.82 | 590.06 | 0.048 | 110 | 1944
Feutre bitumeux | 23.42 | 222.33 | 0.5 | 1700 | 1000
Fibre de cellulose | 12.04 | 219.47 | 0.04 | 35 | 1400
Isochanvre Construction | 17.76 | 324.99 | 0.13 | 550 | 1400
Isolant générique | 44.99 | 277.38 | 0.04 | 12 | 840
Laine de bois | 48.57 | 250.97 | 0.042 | 140 | 2100
Laine de chanvre | 26.44 | 590.25 | 0.039 | 25 | 1400
Laine de mouton | 18.31 | 422.61 | 0.04 | 20 | 1200
Laine de roche | 36.48 | 414.06 | 0.041 | 25 | 920
Laine de verre | 37.6 | 253.44 | 0.041 | 12 | 840
Ouate de cellulose | 49.16 | 236.35 | 0.045 | 55 | 1400
Ouate de cellulose - CELLISOL Soufflage | 10.05 | 421.48 | 0.043 | 23 | 1400
PVC | 34.68 | 312.05 | 0.16 | 1379 | 1024
Panneau de cellulose | 45.74 | 216.01 | 0.04 | 100 | 1400
Panneau de cellulose FLEX CL040 | 13.65 | 276.93 | 0.039 | 70 | 2000
Panneau de liège | 48.95 | 226.97 | 0.04 | 120 | 1390
Panneau de roseaux | 13.1 | 478.07 | 0.056 | 225 | 1400
Polycarbonate | 34.01 | 403.11 | 0.23 | 1200 | 1255
Polystyrène expansé | 35.62 | 262.34 | 0.039 | 25 | 1380
Polystyrène extrudé | 17.39 | 318.27 | 0.029 | 35 | 1188
Polyuréthane | 35.92 | 250.58 | 0.03 | 35 | 837
Polyuréthane TMS | 32.91 | 378.68 | 0.025 | 30 | 1500
Polyéthylène basse densité | 45.06 | 407.52 | 0.33 | 920 | 2200
Verre cellulaire | 21.65 | 253.67 | 0.05 | 130 | 840
Verre cellulaire Foamglass | 49.05 | 571.67 | 0.042 | 120 | 720
Enduit extérieur | 21.86 | 321.72 | 1.15 | 1700 | 1000
Enduit plâtre | 33.38 | 498.98 | 0.35 | 1500 | 1000
Enduit à la chaux | 37.81 | 317.45 | 0.7 | 1400 | 1000
Fermacell | 18.95 | 554.89 | 0.36 | 1150 | 1623
Mortier | 29.13 | 512.29 | 1.15 | 2000 | 840
Plâtre + cellulose | 20.4 | 319.66 | 0.3 | 1200 | 800
Plâtre + fibres minérales | 42.7 | 308.13 | 0.3 | 1000 | 800
Plâtre courant | 18.38 | 485.74 | 0.35 | 1000 | 800
Plâtre gypse | 43.52 | 231.2 | 0.42 | 1200 | 837
Plâtre/cellulose | 30.74 | 410.71 | 0.36 | 1200 | 800
Adobe | 15.11 | 511.15 | 0.53 | 2000 | 900
Amiante ciment | 47.18 | 395.49 | 0.95 | 1800 | 1050
Ardoise | 36.78 | 378.45 | 2.1 | 2700 | 750
Béton cellulaire 400 | 14.65 | 447.57 | 0.16 | 400 | 880
Béton cellulaire 600 | 45.11 | 553.25 | 0.22 | 600 | 880
Béton cellulaire 800 | 45.37 | 452.91 | 0.33 | 800 | 880
Béton d'argile expansé | 49.84 | 248.64 | 1.05 | 1700 | 920
Béton de chanvre | 41.99 | 488.33 | 0.13 | 350 | 720
Béton de copeaux de bois | 12.15 | 297.55 | 0.16 | 550 | 1800
Béton de fibres de bois | 35.47 | 368.07 | 0.12 | 400 | 1800
Béton de pouzzolane | 17.69 | 508.16 | 0.44 | 1300 | 880
Béton lourd | 33.84 | 521.68 | 1.75 | 2300 | 920
Calcaire demi-ferme | 33.39 | 279.15 | 1.4 | 1950 | 800
Calcaire dur | 42.33 | 379.3 | 2.2 | 2400 | 800
Calcaire ferme | 14.44 | 401.43 | 1.7 | 2200 | 800
Calcaire tendre n°2 | 25.29 | 344.02 | 0.95 | 1500 | 800
Calcaire tendre n°3 | 22.12 | 496.49 | 1.05 | 1700 | 800
Carrelage | 31.89 | 583.68 | 1.7 | 2300 | 700
Granit | 13.61 | 568.96 | 3.5 | 2700 | 754
Grès | 33.51 | 541.81 | 1.01 | 1700 | 720
Marbre | 31.94 | 253.63 | 2.9 | 2590 | 800
Terre crue | 17.26 | 297.24 | 0.85 | 2000 | 1008
Terre cuite | 10.62 | 304.39 | 1.15 | 1900 | 900
Terre sèche | 38.66 | 464.09 | 0.75 | 1500 | 900
Terre végétale | 26.18 | 207.39 | 1.26 | 1700 | 600
Acier (générique) | 24.06 | 539.67 | 46 | 7850 | 490
Acier Inox | 12.77 | 578.69 | 16 | 7900 | 510
Aluminium (générique) | 17.32 | 598.82 | 200 | 2700 | 860
Cuivre (générique) | 46.1 | 420.4 | 389 | 8940 | 380
Eau à 20°C | 42.41 | 304.8 | 0.6 | 998 | 4183
Métal ferreux | 21.09 | 466.34 | 150 | 8900 | 418
Verre plat | 21.3 | 402.87 | 1.16 | 2490 | 830
Zinc (générique) | 39.14 | 478.52 | 113 | 6600 | 418
Eau à 10 °C | 12.08 | 474.93 | 0.6 | 1000 | 4190
Eau à 40 °C | 39.43 | 212.61 | 0.63 | 990 | 4190
Eau à 80 °C | 37.11 | 291.09 | 0.67 | 970 | 4190
Glace à -10 °C | 29.56 | 414.23 | 2.3 | 920 | 2000
Glace à 0 °C | 13.38 | 493.2 | 2.2 | 900 | 2000
Neige compactée (< 200 mm) | 20.72 | 231.29 | 0.6 | 500 | 2000
Neige fraîchement tombée (< 30 mm) | 18.81 | 433.72 | 0.05 | 100 | 2000
Neige légèrement comprimée (70-100 mm) | 47.27 | 340.84 | 0.23 | 300 | 2000
Neige souple (30-70 mm) | 20.07 | 488 | 0.12 | 200 | 2000
Fibres-ciment ( 1400 < ? = 1800) | 45.43 | 233.41 | 0.65 | 1600 | 1000
Fibres-ciment ( 1800 < ? = 2200) | 37.55 | 319.33 | 0.95 | 2000 | 1000
Fibres-ciment cellulose ( 1000 < ? = 1400) | 25.23 | 322.65 | 0.35 | 1200 | 1000
Fibres-ciment cellulose ( 1400 < ? = 1800) | 39.38 | 300.23 | 0.46 | 1600 | 1000
Air | 29.69 | 224.58 | 0.025 | 1.23 | 1008
Argon | 17.13 | 555.97 | 0.017 | 1.7 | 519
Dioxyde de carbone | 37.29 | 495.44 | 0.014 | 1.95 | 820
Hexafluorure de soufre | 32.79 | 228.37 | 0.013 | 6.36 | 614
Krypton | 12.49 | 596.57 | 0.009 | 3.56 | 245
Xénon | 17.41 | 383.71 | 0.0054 | 5.68 | 160
Mortiers ciment ou chaux ( ? > 2000) | 29.83 | 550.48 | 1.8 | 2000 | 1000
Mortiers ciment ou chaux ( 1000 < ? = 1250) | 29.27 | 436.51 | 0.55 | 1125 | 1000
Mortiers ciment ou chaux ( 1250 < ? = 1450) | 25.21 | 504.02 | 0.7 | 1350 | 1000
Mortiers ciment ou chaux ( 1450 < ? = 1600) | 16.6 | 443.16 | 0.8 | 1525 | 1000
Mortiers ciment ou chaux ( 1600 < ? = 1800) | 17.14 | 485.56 | 1 | 1700 | 1000
Mortiers ciment ou chaux ( 1800 < ? = 2000) | 21.77 | 596.52 | 1.3 | 1900 | 1000
Mortiers ciment ou chaux ( 500 < ? = 750) | 21.08 | 520.73 | 0.3 | 625 | 1000
Mortiers ciment ou chaux ( 750 < ? = 1000) | 39.42 | 277.08 | 0.4 | 875 | 1000
Plaques vermiculite aux silicates ( 200 < ? = 300) | 34.42 | 574.72 | 0.1 | 250 | 1000
Plaques vermiculite aux silicates ( 300 < ? = 400) | 38.7 | 284.53 | 0.14 | 350 | 1000
Plaques vermiculite aux silicates ( 400 < ? = 500) | 14.6 | 588.47 | 0.19 | 450 | 1000
Pisé - bauge - béton terre stabilisé - blocs terres comprimée | 48.82 | 491.47 | 1.1 | 1885 | 850
Caoutchouc | 40.66 | 375.19 | 0.17 | 1200 | 1400
Linoléum | 11.58 | 550.79 | 0.17 | 1200 | 1400
Plaque de liège ? > 400 | 43.33 | 301.92 | 0.065 | 400 | 1500
Plastique | 36.98 | 549.46 | 0.25 | 1700 | 1400
Sous couche - caoutchouc-mousse ou plastique cellulaire | 10.29 | 430.88 | 0.1 | 270 | 1400
Sous-couche feutre | 24.85 | 271.14 | 0.05 | 120 | 1300
Sous-couche laine | 31.97 | 321.61 | 0.06 | 200 | 1300
Sous-couche liège ? < 200 | 35.5 | 250.77 | 0.05 | 200 | 1500
Tapis revêtement textile | 28.74 | 504.32 | 0.06 | 200 | 1300
Argile ou limon | 12.27 | 515.59 | 1.5 | 1500 | 2085
Sable et gravier | 13.59 | 515.08 | 2 | 1950 | 910
Pâte de verre | 24.37 | 557.68 | 1.2 | 2000 | 750
Quartz | 49.65 | 500.52 | 1.4 | 2200 | 750
Verre sodo-calciare (y compris le verre flotté) | 47.57 | 540.73 | 1 | 2500 | 750
Bétons cellulaires (?n 400 kg/m³) | 30.11 | 357.11 | 0.145 | 400 | 1000
Bétons cellulaires (?n 450 kg/m³) | 47.62 | 469.78 | 0.16 | 450 | 1000
Bétons cellulaires (?n 500 kg/m³) | 27.05 | 384.8 | 0.175 | 500 | 1000
Bétons cellulaires (?n 550 kg/m³) | 21.14 | 576.9 | 0.19 | 550 | 1000
Bétons cellulaires (?n 600 kg/m³) | 21.54 | 262.16 | 0.21 | 600 | 1000
Bétons cellulaires (?n 650 kg/m³) | 34.29 | 237.25 | 0.23 | 650 | 1000
Bétons cellulaires (?n 700 kg/m³) | 23.32 | 261.35 | 0.25 | 700 | 1000
Bétons cellulaires (?n 750 kg/m³) | 12.34 | 481.4 | 0.27 | 750 | 1000
Bétons cellulaires (?n 800 kg/m³) | 14.73 | 476.81 | 0.29 | 800 | 1000
Béton de fibres végétales (100 = ? = 200) | 17.21 | 363.42 | 0.1 | 150 | 1000
Béton de fibres végétales (200 = ? = 600) | 21.76 | 529.72 | 0.2 | 400 | 1000
Bétons de copeaux de bois | 42.21 | 528.04 | 0.16 | 550 | 1000
Béton caverneux ( - de 10 % de sable de rivière) | 18.14 | 234.33 | 0.7 | 1800 | 1000
Béton plein (avec laitier granulé) | 13.24 | 463.01 | 0.8 | 2200 | 1000
Béton plein (avec sable de rivière ou carrière) | 12.08 | 430.35 | 1.4 | 2200 | 1000
Béton caverneux (lourd) | 17.52 | 228.21 | 1.35 | 1900 | 1000
Béton caverneux (léger) | 31.82 | 319.96 | 1.15 | 1700 | 1000
Béton plein (lourd) | 43.46 | 439.19 | 2 | 2450 | 1000
Béton plein (léger) | 37.47 | 449.07 | 1.65 | 2150 | 1000
Béton plein armé (1%< acier = 2%) | 37.38 | 459.37 | 2.3 | 2350 | 1000
Béton plein armé (acier > 2%) | 47.8 | 520.24 | 2.5 | 2400 | 1000
Béton de cendres volantes frittées | 26.31 | 248.29 | 0.35 | 1100 | 1000
Béton de ponce naturelle | 29.31 | 390.19 | 0.46 | 1100 | 1000
Bétons caverneux argile 5 | 26.44 | 432.01 | 0.33 | 900 | 1000
Bétons caverneux argile 6 | 43.26 | 368.73 | 0.25 | 700 | 1000
Bétons caverneux argile 7 | 40.16 | 210.99 | 0.2 | 600 | 1000
Bétons isolant porteur 4 | 43.07 | 569.27 | 0.46 | 1100 | 1000
Bétons isolant porteur 3 | 30.54 | 222.07 | 0.7 | 1300 | 1000
Bétons porteur argile 1 | 12.85 | 258.09 | 1.05 | 1700 | 1000
Bétons porteur argile 2 | 34.74 | 533.59 | 0.85 | 1500 | 1000
Béton avec éléments fins ou sable (lourd) | 27.17 | 274.02 | 0.52 | 1500 | 1000
Béton avec éléments fins ou sable (léger) | 48.78 | 308.2 | 0.44 | 1300 | 1000
Béton sans éléments fins de sable | 34.73 | 442.52 | 0.35 | 1100 | 1000
Plaques béton vermiculite usine | 23.15 | 511.17 | 0.19 | 500 | 1000
Bétons perlite vermiculite - dosage 3/1 | 27.38 | 511.56 | 0.31 | 700 | 1000
Bétons perlite vermiculite - dosage 6/1 | 36.53 | 567.49 | 0.24 | 500 | 1000
Liège | 19.28 | 351.7 | 0.1 | 500 | 1560
Liège comprimé | 20.93 | 355.34 | 0.049 | 125 | 1560
Liège expansé aggloméré au brai ou au résines synthètiques | 23.4 | 386.73 | 0.055 | 200 | 1560
Liège expansé pur | 10.33 | 530.65 | 0.049 | 125 | 1560
Panneau de fibre de bois ( 200 = ? = 350) | 47.26 | 561.02 | 0.1 | 275 | 1700
Panneau de fibre de bois ( 350 = ? = 550) | 42.77 | 438.72 | 0.14 | 450 | 1700
Panneau de fibre de bois ( 550 = ? = 750) | 29.36 | 317.83 | 0.18 | 650 | 1700
Panneau de fibre de bois ( 750 = ? = 1000) | 26.09 | 378.16 | 0.2 | 825 | 1700
Panneau de fibre de bois ( ? = 200) | 33.71 | 579.25 | 0.07 | 100 | 1700
Panneau de laine de bois agglomérés | 13.81 | 512.79 | 0.1 | 525 | 1700
Panneau de laine de bois agglomérés avec liant hydraulique - 350 = ? | 45.07 | 591.5 | 0.1 | 400 | 1700
Panneau de laine de bois agglomérés avec liant hydraulique - ? = 350 | 38.93 | 450.59 | 0.08 | 190 | 1700
Autres isolants à base de fibres animales ( 10 = ? < 20) | 26.44 | 538.51 | 0.065 | 15 | 1600
Autres isolants à base de fibres animales ( 20 = ? < 50) | 49.28 | 554.97 | 0.06 | 35 | 1600
Autres isolants à base de fibres animales ( 50 = ? < 100) | 39.41 | 201.2 | 0.05 | 75 | 1600
Laine de moutons | 34.61 | 442.27 | 0.046 | 55 | 1600
Autres isolants à base de fibres végétales ( 20 = ? < 40) | 42.39 | 289.35 | 0.065 | 30 | 1600
Autres isolants à base de fibres végétales ( 40 = ? < 60) | 20.25 | 489.12 | 0.06 | 50 | 1600
Autres isolants à base de fibres végétales ( 60 = ? < 200) | 27.25 | 481.05 | 0.065 | 130 | 1600
Cellulose | 21.28 | 306.46 | 0.049 | 60 | 1400
Chanvre et lin fibres liées | 39.48 | 328.46 | 0.048 | 110 | 1600
Chanvre et lin fibres lâches | 49.19 | 290.36 | 0.056 | 110 | 1600
Pailles comprimée dans le sens de la paille | 40.65 | 583.06 | 0.08 | 100 | 1400
Pailles comprimée tranversalement | 29.09 | 340.98 | 0.052 | 100 | 1400
Chlorure de polyvinyle flexible avec 40 % plastifiant | 42.63 | 237.66 | 0.14 | 1200 | 1000
Mousse de polyuréthane (PU) | 16.27 | 211.22 | 0.05 | 70 | 1500
Mousse de polyéthylène | 20.71 | 237.78 | 0.05 | 70 | 2300
Mousse de silicone | 14.93 | 409.65 | 0.12 | 750 | 1000
Mousse élastomère flexible | 29.1 | 576.38 | 0.05 | 70 | 1500
Silicagel (dessicatif) | 33.91 | 431.12 | 0.13 | 720 | 1000
Silicone mastic | 48.8 | 391.24 | 0.5 | 1450 | 1000
Silicone pur | 26.98 | 252.13 | 0.35 | 1200 | 1000
Uréthane polyuréthane (coupure thermique) | 34.1 | 588.96 | 0.21 | 1300 | 1800
Acryliques | 12.43 | 396.75 | 0.2 | 1050 | 1500
Butadiène | 16.62 | 563.25 | 0.25 | 980 | 1000
Butyle (iso butène) plein/coulé à chaud | 23.99 | 498.82 | 0.24 | 1200 | 1400
Caoutchouc dur (ébonite) plein | 22.24 | 568.56 | 0.17 | 1200 | 1400
Caoutchouc mousse | 48.14 | 347.2 | 0.06 | 60 | 1500
Chlorure de polyvinyle (PVC) | 29.77 | 505.18 | 0.17 | 1390 | 1900
Ethylène propylène diène monomère (EPDM) | 36.28 | 507.89 | 0.25 | 1150 | 1000
Matière synthétique compacte naturelle | 47.73 | 330.04 | 0.13 | 910 | 1100
Néoprène (polychloroprène) | 38.03 | 494.87 | 0.23 | 1240 | 2140
Poly acétate | 24.9 | 209.63 | 0.3 | 1410 | 1400
Poly carbonates | 49.8 | 452.12 | 0.2 | 1200 | 1200
Polyamide (nylon) | 27.93 | 567.19 | 0.25 | 1150 | 1600
Polyamide 6.6 avec 25 % fibre de verre | 25.75 | 449.54 | 0.3 | 1450 | 1600
Polyisobuthylène | 39.42 | 599.01 | 0.2 | 930 | 1100
Polyméthylméthacrylate (PMMA) | 45.12 | 209.2 | 0.18 | 1180 | 1500
Polypropylène | 13.78 | 540.64 | 0.22 | 910 | 1800
Polypropylène avec 25 % fibre de verre | 42.27 | 461.38 | 0.25 | 1200 | 1800
Polystyrène | 19.5 | 415.6 | 0.16 | 1050 | 1300
Polysulfure | 29.82 | 251.82 | 0.4 | 1700 | 1000
Polytétrafluoréthylène (PTFE) | 25.26 | 596.7 | 0.25 | 2200 | 1000
Polyuréthane (PU) | 14.44 | 556.24 | 0.025 | 1200 | 1800
Polyéthylène/polythène - basse densité | 14.05 | 593.19 | 0.33 | 920 | 2200
Polyéthylène/polythène - haute densité | 19.58 | 521.32 | 0.5 | 980 | 1800
Résine phénolique | 11.91 | 448.18 | 0.3 | 1300 | 1700
Résine polyester | 40.16 | 567.39 | 0.19 | 1400 | 1200
Résine époxy | 37.91 | 271.22 | 0.2 | 1200 | 1400
Asphalte pur | 46.03 | 218.61 | 0.7 | 2100 | 1000
Asphalte sablé | 42.14 | 563.33 | 1.15 | 2100 | 1000
Bitume pur | 21.8 | 530.23 | 0.17 | 1050 | 1000
Cartons feutres et chapes souples imprégnées | 22.85 | 595.97 | 0.23 | 1050 | 1000
Laines minérales vrac épandage ( 10 < ? < 60) | 16.4 | 304.3 | 0.065 | 35 | 1030
Laines de roche ( 100 = ? < 125) | 37.03 | 433.3 | 0.044 | 113 | 1030
Laines de roche ( 125 = ? < 150) | 34.84 | 527.48 | 0.046 | 138 | 1030
Laines de roche ( 15 = ? < 25) | 41.86 | 447.26 | 0.05 | 20 | 1030
Laines de roche ( 150 = ? < 175) | 16.73 | 391.15 | 0.047 | 163 | 1030
Laines de roche ( 175 = ? < 200) | 22.26 | 425.9 | 0.048 | 188 | 1030
Laines de roche ( 25 = ? < 40) | 37.08 | 492.91 | 0.044 | 33 | 1030
Laines de roche ( 40 = ? < 100) | 39.25 | 407.45 | 0.042 | 70 | 1030
Laines de verre ( 10 = ? < 15) | 32.86 | 403.46 | 0.047 | 12.5 | 1030
Laines de verre ( 120 = ? < 150) | 32.8 | 431.63 | 0.04 | 135 | 1030
Laines de verre ( 15 = ? < 20) | 12.99 | 329.61 | 0.044 | 17.5 | 1030
Laines de verre ( 20 = ? < 30) | 25.96 | 385.75 | 0.041 | 25 | 1030
Laines de verre ( 30 = ? < 40) | 36.46 | 209.41 | 0.039 | 35 | 1030
Laines de verre ( 40 = ? < 80) | 28.7 | 286.48 | 0.038 | 60 | 1030
Laines de verre ( 7 = ? < 10) | 25.18 | 527.54 | 0.055 | 8.5 | 1030
Laines de verre ( 80 = ? < 120) | 48.74 | 246.1 | 0.039 | 100 | 1030
Laines minérales vrac soufflage ( 10 < ? < 60) | 17.36 | 432.85 | 0.06 | 35 | 1030
Autres matières plastiques alvéolaires | 48.76 | 201.62 | 0.065 | 54 | 1400
Plaques polyuréthanne expansé autre | 27.64 | 334.79 | 0.05 | 40 | 1400
Polyuréthanne moulé en continus avec gaz CFC | 34.91 | 517.11 | 0.03 | 31 | 1400
Polyuréthanne découpé avec HCFC et/ou pentanes | 31.78 | 542.55 | 0.041 | 51 | 1400
Polyuréthanne réf AC ( 29 = ? < 31) | 15.44 | 507.65 | 0.03 | 30 | 1400
Polyuréthanne réf AD ( 30 = ? < 35) | 23.48 | 522.52 | 0.03 | 33 | 1400
Polyuréthanne réf BC ( 31 = ? < 33) | 19.83 | 333.34 | 0.03 | 32 | 1400
Polyuréthanne réf BD ( 35 = ? < 40) | 40.68 | 577.98 | 0.03 | 38 | 1400
Polyuréthanne réf CC ( 33 = ? < 37) | 34.32 | 369.57 | 0.035 | 35 | 1400
Polyuréthanne réf CD ( 40 = ? < 50) | 28.3 | 590.1 | 0.035 | 45 | 1400
Polyuréthanne réf DC ( 37 = ? < 46) | 49.47 | 294.24 | 0.035 | 42 | 1400
Polyuréthanne réf DD ( 50 = ? < 60) | 34.18 | 500.71 | 0.035 | 55 | 1400
Polyuréthanne réf EC ( 46 = ? < 56) | 19.9 | 432.16 | 0.035 | 51 | 1400
Polyuréthanne réf ED ( 60 = ? < 70) | 14.96 | 586.95 | 0.04 | 65 | 1400
Polyuréthanne réf FC ( 56 = ? < 66) | 39.94 | 536.09 | 0.04 | 61 | 1400
Polyuréthanne réf FD ( 70 = ? < 100) | 22.04 | 307.51 | 0.045 | 85 | 1400
Polyuréthanne réf GC ( 66 = ? < 75) | 49.59 | 469.57 | 0.04 | 71 | 1400
Polyuréthanne réf HC ( 75 = ? < 100) | 30.41 | 345.8 | 0.045 | 88 | 1400
Polyuréthanne - revêtement Alu > 0.05 mm ou étanches au gaz | 19.89 | 273.9 | 0.03 | 34 | 1400
Polyuréthanne - revêtement perméable à la diffusion. | 19.54 | 451.46 | 0.035 | 34 | 1400
Polyuréthanne expansé avec HCFC et/ou pentanes. | 30.95 | 389.15 | 0.032 | 49 | 1400
Polyuréthanne expansé sans gaz occlus | 46.2 | 204.56 | 0.035 | 49 | 1400
Polyuréthanne moulé ou découpées sans gaz occlus | 17.57 | 543.77 | 0.04 | 23 | 1400
Polyuréthanne sur parement rigide avec HCFC et/ou pentanes | 12.43 | 329.28 | 0.035 | 40 | 1400
Panneaux mousse phénolique autre | 24.93 | 533.83 | 0.05 | 45 | 1400
Panneaux phénolique HCFC et/ou LBL2 et/ou pentanes | 21.08 | 593.56 | 0.03 | 38 | 1400
Mousse rigide de polychlorure de vinyle Q2 | 42.76 | 454.93 | 0.031 | 30 | 1450
Mousse rigide de polychlorure de vinyle Q3 | 13.43 | 446.53 | 0.034 | 42 | 1450
Plaques polystyrène expansé autre | 23.8 | 413.73 | 0.05 | 40 | 1450
Plaques polystyrène expansé ( 29 = ? < 40) | 29.51 | 568.15 | 0.039 | 35 | 1450
Plaques polystyrène expansé ( 40 = ? < 60) | 22.63 | 465.73 | 0.038 | 50 | 1450
Plaques polystyrène expansé ( 10 = ? < 13) | 34.07 | 292.66 | 0.05 | 11.5 | 1450
Plaques polystyrène expansé ( 13 = ? < 15) | 22.63 | 214.33 | 0.047 | 14 | 1450
Plaques polystyrène expansé ( 7 = ? < 10) | 27.91 | 407.58 | 0.056 | 8.5 | 1450
Plaques polystyrène expansé CFC (avec peau) | 35.54 | 383.92 | 0.031 | 33 | 1450
Plaques polystyrène expansé CFC (sans peau) | 48.8 | 378.23 | 0.033 | 33 | 1450
Plaques polystyrène expansé avec HCFC | 31.62 | 264.97 | 0.035 | 33 | 1450
Plaques polystyrène expansé HFC 134a ou 152a (ép > 60 mm) | 38.95 | 441.78 | 0.044 | 33 | 1450
Plaques polystyrène expansé HFC 134a ou 152a (ép = 60 mm) | 38.23 | 306.32 | 0.039 | 33 | 1450
Plaques polystyrène sans gaz occlus (ép > 60 mm) | 27.8 | 497.09 | 0.046 | 34 | 1450
Plaques polystyrène sans gaz occlus (ép = 60 mm) | 10.1 | 502.19 | 0.041 | 34 | 1450
Plaques polystyrène expansé ( 15 = ? < 19) | 18.65 | 319.27 | 0.044 | 17 | 1450
Plaques polystyrène expansé ( 19 = ? < 24) | 36.82 | 232.29 | 0.042 | 21.5 | 1450
Plaques polystyrène expansé ( 24 = ? < 29) | 12.32 | 554.95 | 0.04 | 26.5 | 1450
Plaques homogènes de verre cellulaire ( 110 = ? = 140) | 35.43 | 269.32 | 0.051 | 125 | 1000
Plaques homogènes de verre cellulaire ( 140 < ? = 180) | 44.56 | 578.77 | 0.057 | 30 | 1000
Plaques base perlite et cellulose autre ( 140 = ? < 260) | 32.88 | 386.78 | 0.064 | 200 | 900
Plaques perlites ( 150 = ? = 180) | 27.25 | 345.71 | 0.059 | 165 | 900
Plaques perlites ( 180 = ? = 220) | 29.91 | 298.05 | 0.06 | 200 | 900
Plaques perlites ( 220 = ? = 275) | 45.39 | 573.08 | 0.062 | 248 | 900
Acier | 37.61 | 394.07 | 50 | 7800 | 450
Acier inoxydable | 19.61 | 505.41 | 17 | 7900 | 460
Alliages d’aluminium | 19.86 | 489.34 | 160 | 2800 | 880
Aluminium | 46.18 | 543.9 | 230 | 2700 | 880
Bronze | 43.57 | 207.91 | 65 | 8700 | 380
Cuivre | 41.74 | 345.57 | 380 | 8900 | 380
Fer fonte | 45.32 | 337.01 | 50 | 7500 | 450
Fer pur | 17.97 | 388.15 | 72 | 7870 | 450
Laiton | 40.07 | 273.98 | 120 | 8400 | 380
Plomb | 14.76 | 288.33 | 35 | 11300 | 130
Zinc | 35.03 | 228.54 | 110 | 7200 | 380
Grès (silice) | 10.45 | 529.92 | 2.3 | 2295 | 1000
Grès calcarifères | 20.71 | 498.2 | 1.9 | 2350 | 1000
Grès quartzeux | 24.71 | 352.53 | 2.6 | 2700 | 1000
Marbres | 26.27 | 550.01 | 3.5 | 2700 | 1000
Pierres dures | 17.33 | 579.22 | 1.7 | 2095 | 1000
Pierres fermes - demi-fermes | 28.68 | 444.89 | 1.4 | 1895 | 1000
Pierres froides ou extra-dures | 28.73 | 232.98 | 2.3 | 2395 | 1000
Pierres tendres n° 2 et 3 | 21 | 407.26 | 1.1 | 1695 | 1000
Pierres très tendres | 38.06 | 536.51 | 0.85 | 1590 | 1000
Gneiss - porphyres | 27.96 | 379.72 | 3.5 | 2600 | 1000
Granites | 17.11 | 361.8 | 2.8 | 2600 | 1000
Schistes - ardoises | 12.18 | 264.68 | 2.2 | 2400 | 1000
Basaltes | 16.26 | 470.73 | 1.6 | 2850 | 1000
Pierres naturelles poreuses | 24.52 | 396.54 | 0.55 | 1600 | 1000
Trachytes - andésites | 25.79 | 326.8 | 1.1 | 2350 | 1000
Meulières (? = 1600 kg/m³) | 30.63 | 414.32 | 0.9 | 1600 | 1000
Meulières (? = 2200 kg/m³) | 42.07 | 210.22 | 1.8 | 2200 | 1000
Ponces naturelles | 21.67 | 299.33 | 0.12 | 400 | 1000
Silex | 33.39 | 271.98 | 2.6 | 2700 | 1000
Plaques plâtres à parement carton « spéciales feu » (800 = ? = 1 000) | 13.75 | 419.57 | 0.25 | 900 | 1000
Plâtre d'enduit avec perlite tout venant (1 vol. pour 1 vol. plâtre) | 23.74 | 227.51 | 0.3 | 750 | 1000
Plâtre d'enduit avec perlite tout venant (2 vol. pour 1 vol. plâtre) | 40.11 | 556.16 | 0.18 | 550 | 1000
Enduit intérieur base plâtre et sable (? = 1 600) | 17.2 | 548.49 | 0.8 | 1600 | 1000
Plaques plâtres à parement carton (750 = ? = 900) | 14.1 | 258.14 | 0.25 | 825 | 1000
Plâtre courant d’enduit intérieur ( 1000 = ? = 1300) | 13.58 | 298 | 0.57 | 1150 | 1000
Plâtre courant d’enduit intérieur ( ? = 1000) | 25.57 | 399.16 | 0.4 | 1000 | 1000
Plâtre « gaché serré » ou « très serré » (1 200 < ? =1 500) | 38.16 | 441.86 | 0.56 | 1350 | 1000
Plâtre « gaché serré » ou « très serré » (600 = ? = 900) | 41.23 | 510.36 | 0.3 | 750 | 1000
Plâtre « gaché serré » ou « très serré » (900 < ? = 1 200) | 39.64 | 529.1 | 0.43 | 1050 | 1000
Plâtre « gaché serré » ou « très serré » (? = 600) | 11.78 | 266.11 | 0.18 | 600 | 1000
Terres cuites (?n 1000 kg/m³) | 16.39 | 524.44 | 0.34 | 1000 | 1000
Terres cuites (?n 1100 kg/m³) | 33.72 | 420.81 | 0.38 | 1050 | 1000
Terres cuites (?n 1200 kg/m³) | 47.15 | 440.16 | 0.41 | 1150 | 1000
Terres cuites (?n 1300 kg/m³) | 23.1 | 489.44 | 0.46 | 1250 | 1000
Terres cuites (?n 1400 kg/m³) | 19.52 | 350.77 | 0.5 | 1350 | 1000
Terres cuites (?n 1500 kg/m³) | 27.56 | 451.86 | 0.55 | 1450 | 1000
Terres cuites (?n 1600 kg/m³) | 32.99 | 354.79 | 0.6 | 1550 | 1000
Terres cuites (?n 1700 kg/m³) | 43.74 | 576.05 | 0.64 | 1650 | 1000
Terres cuites (?n 1800 kg/m³) | 16.32 | 305.31 | 0.69 | 1750 | 1000
Terres cuites (?n 1900 kg/m³) | 19.56 | 344.36 | 0.74 | 1850 | 1000
Terres cuites (?n 2000 kg/m³) | 49.16 | 466.52 | 0.79 | 1950 | 1000
Terres cuites (?n 2100 kg/m³) | 29.2 | 422.15 | 0.85 | 2050 | 1000
Terres cuites (?n 2200 kg/m³) | 45.32 | 508.56 | 0.92 | 2150 | 1000
Terres cuites (?n 2300 kg/m³) | 24.35 | 267.05 | 0.98 | 2250 | 1000
Terres cuites (?n 2400 kg/m³) | 23.78 | 322.75 | 1.04 | 2350 | 1000
Balsa (?n = 230) | 28.23 | 213.23 | 0.057 | 230 | 1600
Feuillus lourds (865 < ?n = 1000) | 34.08 | 454.39 | 0.23 | 932.5 | 1600
Feuillus légers (500 < ?n = 650) | 18.51 | 336.08 | 0.15 | 575 | 1600
Feuillus mi-lourds (650 < ?n = 865) | 25.4 | 217.48 | 0.18 | 757.5 | 1600
Feuillus très lourds (?n > 1000 kg/m³) | 32.74 | 318.23 | 0.29 | 1000 | 1600
Feuillus très légers hors balsa (230 < ?n = 500) | 25.74 | 354.24 | 0.13 | 365 | 1600
Résineux lourds (600 < ?n = 700) | 28.15 | 368.99 | 0.18 | 650 | 1600
Résineux légers (?n = 500) | 44.04 | 394.05 | 0.13 | 500 | 1600
Résineux mi-lourds (500 < ?n = 600) | 45.8 | 372.72 | 0.15 | 550 | 1600
Résineux très lourd (?n > 700) | 27.83 | 590.31 | 0.23 | 700 | 1600
Panneaux de particules liées au ciment | 24.23 | 266.41 | 0.23 | 1200 | 1500
Panneaux lamelles longues orientées (OSB) | 30.1 | 488.92 | 0.13 | 650 | 1700
Panneaux contreplaqués (300 < ?n = 400) | 46.62 | 522.45 | 0.11 | 350 | 1600
Panneaux contreplaqués (400 < ?n = 500) | 17.24 | 231.16 | 0.13 | 450 | 1600
Panneaux contreplaqués (500 < ?n = 600) | 27.7 | 264.38 | 0.15 | 550 | 1600
Panneaux contreplaqués (600 < ?n = 700) | 40.84 | 536.43 | 0.17 | 650 | 1600
Panneaux contreplaqués (700 < ?n = 850) | 17.12 | 506.9 | 0.21 | 775 | 1600
Panneaux contreplaqués (850 < ?n = 1000) | 38.79 | 542.1 | 0.24 | 925 | 1600
Panneaux contreplaqués (?n = 300) | 32.45 | 270.11 | 0.09 | 300 | 1600
Panneaux de particules (200 < ?n = 300) | 38.72 | 415.57 | 0.1 | 250 | 1700
Panneaux de particules (300 < ?n = 500) | 22.18 | 350.66 | 0.13 | 400 | 1700
Panneaux de particules (500 < ?n = 700) | 19.32 | 480.45 | 0.15 | 600 | 1700
Panneaux de particules (700 < ?n = 900) | 12.14 | 385.2 | 0.18 | 800 | 1700